## URNA
CS-IMPEPAC-2023
[7 empty] | ÚLTIMA EDICIÓN | ULTIMA EDICIÓN
| INSTITUTO MORELENSE DE PROCESOS ELECTORALES Y PARTICIPACIÓN CIUDADANA | [5 empty] | RESPONSABLE | CARGO | FECHA
| PROCESO ELECTORAL LOCAL 2023-2024 | [5 empty] | LIC. JOSÉ ANTONIO BARENQUE VÁZQUEZ | DIRECTOR EJECUTIVO DE ORGANIZACIÓN Y PARTIDOS POLÍTICOS | 2023-08-14
| ESPECIFICACIONES TÉCNICAS | [5 empty] | Nombre Completo |  | DD/MM/AAAA
CINTA DE SEGURIDAD
CINTA DE SEGURIDAD PARA EL SELLADO DE LAS URNAS Y CAJA PAQUETE ELECTORAL.
|  |  |  | CANTIDAD DE CINTAS DE SEGURIDAD A PRODUCIR |  |  |  | 2750
|  |  |  | CANTIDAD DE CINTAS DE SEGURIDAD A PRODUCIR DE SIMULACRO |  |  |  | 0
Emblema del OPL (IMPEPAC) archivo proporcionado por el OPL.
Medidas: 48 mm de largo x 30 mm de alto.
Nota: Una vez ajustado el emblema al área, deberá mantener la separación de 22 mm.
Características de la cinta.
La cinta adhesiva debe presentarse embobinada uniformemente sobre sí misma en un centro de cartón, sin presentar defectos tales como:
- Telescopeo: deslizamiento de las capas de la cinta una sobre otra.
- Ventaneo: enrollado de la cinta en el cual sus capas individuales están parcialmente separadas entre sí, permitiendo ver a
través del embobinado o bien, presentar protuberancias.
- Sangrado: cuando la cinta adhesiva presenta pegajosidad por los extremos.
Al desembobinar la cinta a una longitud de tres metros, no debe romperse o desgarrarse.
Al desembobinar la cinta al menos tres metros no debe mostrar desprendimiento de adhesivo o texto.
La cinta adhesiva nueva debe contar con una ceja o pestaña que permita el fácil desembobinado.
Nota: El material electoral deberá apegarse estrictamente a las especificaciones técnicas que se solicitan y estar libre de cualquier defecto de impresión (piojos, desprendimiento de tinta, fantasmas, degradados u otros).
DESCRIPCIÓN DEL PRODUCTO: |  | MATERIAL DE FABRICACIÓN:
CINTA DE SEGURIDAD |  | Polipropileno adherible transparente. |  | Cinta de uso ligero. |  | Adhesivo hotmelt.
DIMENSIONES: |  | Impresión en flexografía. |  | Calibre 25 micras (+ 2 micras). |  | Tratamiento corona 38-42 Dynas .
Tolerancia | Ancho: 48 mm. | A una tinta. |  | Espesor adhesivo: 18 micras (+2 micras). |  | Carrete o centro de cartón: Diám. ext. 80 mm y espesor de 1.5 mm.
(+2.5%; -0.0%). | Largo: 15,000 mm. | Color negro. |  | Elongación 40% mm. |  | Diámetro exterior total de cinta y carrete 86 mm.
ACOTACIONES: | ESCALA: | NORMAS: |  |  |  |  | PROCESO: | EQUIPO:
Milímetros | Sin escala | NMX-N-099-SCFI-2009 |  | ASTM D3652/D3652M01(2020) |  |  | Impresión | Embobinadoras | 10 L N 15
CS-IMPEPAC-2023
[7 empty] | ÚLTIMA EDICIÓN | ULTIMA EDICIÓN
| INSTITUTO MORELENSE DE PROCESOS ELECTORALES Y PARTICIPACIÓN CIUDADANA | [5 empty] | RESPONSABLE | CARGO | FECHA
| PROCESO ELECTORAL LOCAL 2023-2024 | [5 empty] | LIC. JOSÉ ANTONIO BARENQUE VÁZQUEZ | DIRECTOR EJECUTIVO DE ORGANIZACIÓN Y PARTIDOS POLÍTICOS | 2023-08-14
| ESPECIFICACIONES TÉCNICAS | [5 empty] | Nombre Completo | #REF! | DD/MM/AAAA
CINTA DE SEGURIDAD
CAJAS PARA EMPAQUE DE CINTAS
Impresiones:
En flexografía a una tinta en color negro
sobre las caras laterales de mayor superficie.
Emblema del OPLE (IMPEPAC): imagen proporcionada por el OPL.
Dimensiones: 81 mm de largo x 50 mm de alto.
Texto: ELECCIONES LOCALES
Texto: CONTIENE 100 PIEZAS
Fuente: Arial Bold de 60 puntos (negrillas).
Texto: CINTAS PARA URNAS Y
|  | Flecha de sentido de estiba. |  |  |  | CAJA PAQUETE ELECTORAL
|  | Sobre las caras de menor superficie. |  |  |  | Fuente: Arial Bold de 60 puntos (negrillas).
Dimensiones: 60 mm de ancho x 200 mm de alto.
Texto: Calado sobre la flecha: HACIA ARRIBA (negrillas).
Fuente: Arial Bold de 34 puntos.
CIERRE Y FLEJADO DE LAS CAJAS:
Nota: | [5 empty] | Cinta canela y 2 bandas de fleje plástico.
Las cajas con las CINTAS para urnas y caja paquete electoral se entregarán clasificadas por
entidad y distrito, además llevarán una etiqueta que identifique el producto (el diseño de la etiqueta
será proporcionado por el OPL). Los datos que deberá presentar la etiqueta son los siguientes:
Entidad: Distrito: Nombre del producto: Número de caja: Clave del producto:
El OPL proporcionará las cantidades y criterios de clasificación para los conteos que
corresponden a los distritos, así como las etiquetas de código cromático que los identifican.
DESCRIPCIÓN DEL PRODUCTO: |  | MATERIAL DE FABRICACIÓN:
CAJA PARA EMPAQUE DE CINTAS DE SEGURIDAD |  | Cartón corrugado sencillo Kraft. |  | Resistencia mínima a la columna de estiba (ECT) 32 lbs/pul2 |  |  | Unión de la caja de empaque en una pieza:
DIMENSIONES: | Largo: 440 mm. | Flauta tipo 'C'. |  | Peso máximo de la caja con contenido 22.72 kg. |  |  | Pegamento hotmelt y grapas de alambre
Interiores. | Ancho: 350 mm. | Impresa en flexografía a una tinta color negro. |  | Peso mínimo combinado de los papeles 366 g/m2 |  |  | electro-galvanizado de 12 mm ancho de
Tolerancia: (+5; -0.0mm). | Alto: 250 mm. | Resistencia mínima Müllen 12.5 a 14 kg/cm2 |  |  |  |  | lomo x 9 mm largo de pata.
ACOTACIONES: | ESCALA: | NORMAS: | NMX-EE-074-1980 |  | NMX-EE-075-1980 |  | PROCESO: | EQUIPO:Suajadora
Milímetros | Sin escala |  | NOM-050-SCFI-2004 |  | NOM-030-SCFI-2006 |  | Suajado/Impresión | Impresora | 10 L N 15