## URNA
URA-GU-VOTOMEX-IMPEPAC-2023
| INSTITUTO MORELENSE DE PROCESOS ELECTORALES | [5 empty] | ÚLTIMA EDICIÓN
| Y PARTICIPACIÓN CIUDADANA | [5 empty] | RESPONSABLE | CARGO | FECHA
| PROCESO ELECTORAL LOCAL 2023-2024 | [5 empty] | LIC. JOSÉ ANTONIO BARENQUE VÁZQUEZ | DIRECTOR EJECUTIVO DE ORGANIZACIÓN Y PARTIDOS POLÍTICOS | 2023-08-14
ESPECIFICACIONES TÉCNICAS
URNA PARA LA ELECCIÓN DE GUBERNATURA (VOTOMEX)
TOTAL DE URNAS A PRODUCIR PARA EL
VOTO DE LAS Y LOS MORELENSES RESIDENTES EN EL EXTRANJERO
[5 empty] | Urna para la elección de GUBERNATURA (VOTOMEX): |  |  |  | 13
[5 empty] | Total de instructivos para el armado de la urna a producir: |  |  |  | 13
Nota:
Las urnas de Gubernatura (VOTOMEX) se entregarán por
separado del resto de los materiales electorales.
Nota: El material electoral deberá apegarse estrictamente a las especificaciones técnicas que se solicitan y estar libre de cualquier defecto de impresión (piojos, desprendimiento de tinta, fantasmas, degradados u otros).
DESCRIPCIÓN DEL PRODUCTO: |  | MATERIAL DE FABRICACIÓN: | [5 empty] | Resistencia de la urna armada: 4 kg con carga interna. Por caída esquinada o superficie plana. Por tracción al abrir.
URNA GUBERNATURA (VOTOMEX) |  | Lámina rígida plana transparente cristal. |  | Calibre: 1 mm (40 puntos). |  | Tratamiento corona en ambas caras 38-42 Dynas.
DIMENSIONES: | Largo: 380 mm. | Resina polipropileno copolímero random. |  | Índice de fluidez (MFR) dg/min 2.3. |  | Aditivos: Nucleantes y clarificantes para mejorar
Exteriores | Ancho: 380 mm. | Grabada con líneas diagonales a 45°. |  | Resistencia a la tensión: 27 N/mm² |  | las propiedades físicas y de transparencia.
Tolerancia:(+3.0; -0.0 mm). | Alto: 380 mm. | Transparencia: 95% mínimo. |  | Gramaje: 880 g/m2 (+ 5%) (924-836g/m2). |  | U.V. al 1% en peso (+2%).
ACOTACIONES: | ESCALA: | NORMAS: |  |  |  |  | PROCESO: | EQUIPO:
Milímetros | Sin escala | NMX-E-232-CNCP-2014 | ASTM D 638-22 | ASTM D1003-21 | ASTM D 1238-23 |  | Extrusión y suajado |  | 83 L G 38
URA-GU-VOTOMEX-IMPEPAC-2023
| INSTITUTO MORELENSE DE PROCESOS ELECTORALES | [5 empty] | ÚLTIMA EDICIÓN
| Y PARTICIPACIÓN CIUDADANA | [5 empty] | RESPONSABLE | CARGO | FECHA
| PROCESO ELECTORAL LOCAL 2023-2024 | [5 empty] | LIC. JOSÉ ANTONIO BARENQUE VÁZQUEZ | DIRECTOR EJECUTIVO DE ORGANIZACIÓN Y PARTIDOS POLÍTICOS | 2023-08-14
| ESPECIFICACIONES TÉCNICAS | [5 empty] | 1 | 0 | 0
| URNA PARA LA ELECCIÓN DE GUBERNATURA (VOTOMEX) | [5 empty] | 2 | 0 | 0
DIMENSIONES DEL DESARROLLO PARA LA PRODUCCIÓN DE LA URNA:
Grapas para cerrar la urna en una pieza
10 grapas (5 en cada sección especificada).
Material:
Alambre electro-galvanizado.
Ancho: 95 milésimas de pulgada (2.4 mm).
Espesor: 23 milésimas de pulgada (0.6 mm).
Dimensiones de la grapa:
Ancho de lomo: 12 mm.
Largo de pata: 9 mm.
Nota: las cuchillas de los suajes deberán
revisarse cada 1,000 golpes para evitar
dimensiones fuera de tolerancias.
DESCRIPCIÓN DEL PRODUCTO: |  | MATERIAL DE FABRICACIÓN:
DESARROLLO PARA PRODUCCIÓN |  | Lámina rígida plana transparente cristal. |  | Calibre: 1 mm (40 puntos). |  | Tratamiento corona en ambas caras 38-42 Dynas.
DIMENSIONES: | Largo: 380 mm. | Resina polipropileno copolímero random. |  | Índice de fluidez (MFR) dg/min 2.3. |  | Aditivos: Nucleantes y clarificantes para mejorar las propiedades
Exteriores | Ancho: 380 mm. | Grabada con líneas diagonales a 45°. |  | Resistencia a la tensión: 27 N/mm2 |  | físicas y de transparencia.
Tolerancia:(+3.0; -0.0 mm). | Alto: 380 mm. | Transparencia: 95% mínimo. |  | Gramaje: 880 g/m2 (+ 5%) (924-836g/m2). |  | U.V. al 1% en peso (+2%)
ACOTACIONES: | ESCALA: | NORMAS: |  |  |  |  | PROCESO: | EQUIPO:
milímetros | Sin escala | NMX-E-232-CNCP-2014 | ASTM D 638-22 | ASTM D1003-21 | ASTM D 1238-23 |  | Extrusión y suajado |  | 83 L G 38
URA-GU-VOTOMEX-IMPEPAC-2023
| INSTITUTO MORELENSE DE PROCESOS ELECTORALES | [5 empty] | ÚLTIMA EDICIÓN
| Y PARTICIPACIÓN CIUDADANA | [5 empty] | RESPONSABLE | CARGO | FECHA
| PROCESO ELECTORAL LOCAL 2023-2024 | [5 empty] | LIC. JOSÉ ANTONIO BARENQUE VÁZQUEZ | DIRECTOR EJECUTIVO DE ORGANIZACIÓN Y PARTIDOS POLÍTICOS | 2023-08-14
| ESPECIFICACIONES TÉCNICAS | [5 empty] | 1 | 0 | 0
| URNA PARA LA ELECCIÓN DE GUBERNATURA (VOTOMEX) | [5 empty] | 2 | 0 | 0
SUAJES PARA LA FORMACIÓN DE RANURAS Y SEGUROS
Suajes para formar ranuras:
En la tapa superior para introducir las boletas.
Largo: 120 mm (+2 mm) .
Ancho: 3 mm (+1; -0.0 mm).
Suajes para formar solapas:
En solapas para insertar los seguros.
Largo: 60 mm (+1; -0.0 mm) .
Ancho: 2.0 mm (+1 mm; -0.0 mm).
Seguros
Suajes para formación de seguros:
Ubicados en los tres lados libres de las tapas superior e inferior
(2 seguros en cada uno de los tres lados libres).
De forma cónica: 60 mm en la parte superior; 62 mm en la parte inferior (+1 mm); y
25 mm (+1.0 mm) de altura.
Cintura:
Largo: 60 mm.
Alto: 2.0 mm (para sujetarse a la ranura).
DESCRIPCIÓN DEL PRODUCTO: |  | MATERIAL DE FABRICACIÓN:
SUAJES PARA FORMAR RANURAS Y SEGUROS |  | Lámina rígida plana transparente cristal. |  | Calibre: 1 mm (40 puntos). |  | Tratamiento corona en ambas caras 38-42 Dynas.
DIMENSIONES: |  | Resina polipropileno copolímero random. |  | Índice de fluidez (MFR) dg/min 2.3. |  | Aditivos: Nucleantes y clarificantes para mejorar las propiedades
Las indicadas en los gráficos. |  | Grabada con líneas diagonales a 45°. |  | Resistencia a la tensión: 27 N/mm2 |  | físicas y de transparencia.
|  | Transparencia: 95% mínimo. |  | Gramaje: 880 g/m2 (+ 5%) (924-836g/m2). |  | U.V. al 1% en peso (+2%).
ACOTACIONES: | ESCALA: | NORMAS: |  |  |  |  | PROCESO: | EQUIPO:
Milímetros | Sin escala | NMX-E-232-CNCP-2014 | ASTM D 638-22 | ASTM D1003-21 | ASTM D 1238-23 |  | Extrusión y suajado |  | 83 L G 38
URA-GU-VOTOMEX-IMPEPAC-2023
| INSTITUTO MORELENSE DE PROCESOS ELECTORALES | [5 empty] | ÚLTIMA EDICIÓN
| Y PARTICIPACIÓN CIUDADANA | [5 empty] | RESPONSABLE | CARGO | FECHA
| PROCESO ELECTORAL LOCAL 2023-2024 | [5 empty] | LIC. JOSÉ ANTONIO BARENQUE VÁZQUEZ | DIRECTOR EJECUTIVO DE ORGANIZACIÓN Y PARTIDOS POLÍTICOS | 2023-08-14
| ESPECIFICACIONES TÉCNICAS | [5 empty] | 1 | 0 | 0
| URNA PARA LA ELECCIÓN DE GUBERNATURA (VOTOMEX) | [5 empty] | 2 | 0 | 0
| Tapa superior |  |  |  |  | IMPRESIÓN DE LA URNA DE GUBERNATURA (VOTOMEX)
Las impresiones serán en efecto espejo sobre la superficie lisa e
interna de la tapa superior, caras frontal, posterior y laterales.
Impresiones en Tapa Superior:
Texto: VOTO DE LAS Y LOS MORELENSES
RESIDENTES EN EL EXTRANJERO
Fuente: Impact de 153 puntos,(comprimida en eje X=
de 642.9 a 340 mm).
Marco perimetral de la ranura: 10 mm de ancho.
Flecha indicadora: 140 mm de largo por 25 mm de ancho.
Texto: DEPOSITE AQUÍ SU BOLETA
Fuente: Micrograma Dee Bold Extended de 63 puntos.
Impresiones en caras frontal, posterior y laterales:
Emblema del OPL (IMPEPAC).
Imagen proporcionada por el OPL.
Dimensiones: 63 mm de largo x 39 mm de alto.
Texto: VOTO DE LAS Y LOS MORELENSES
RESIDENTES EN EL EXTRANJERO
Fuente: Impact de 153 puntos (comprimida en el eje X=
de 642.9 a 340.0 mm).
Texto: RESIDENTES EN EL EXTRANJERO
Fuente: Impact de 153 puntos (comprimida en el eje X=
de 618 a 340.0 mm.)
Cara frontal: Logotipo de reciclado:
Dimensiones: 20 mm de ancho x 27 mm de alto.
Caras frontal, posterior y laterales
DESCRIPCIÓN DEL PRODUCTO: |  | MATERIAL DE FABRICACIÓN:
URNA GUBERNATURA (VOTOMEX) |  | Impresión en serigrafía.
DIMENSIONES: |  | Tinta UV o base agua.
Las indicadas en los gráficos. |  | Una tinta.
Color Pantone 7529U.
ACOTACIONES: | ESCALA: | NORMAS: | NMX-N-099-SCFI-2009 |  | ASTM D3652/D3652M01(2020) |  | PROCESO: | EQUIPO: Impresora
Milímetros | Sin escala |  |  | NMX-E-232-CNCP-2014 |  | ASTM D3559-23 | Impresión | Plana para serigrafía | 83 L G 38
URA-GU-VOTOMEX-IMPEPAC-2023
| INSTITUTO MORELENSE DE PROCESOS ELECTORALES | [5 empty] | ÚLTIMA EDICIÓN
| Y PARTICIPACIÓN CIUDADANA | [5 empty] | RESPONSABLE | CARGO | FECHA
| PROCESO ELECTORAL LOCAL 2023-2024 | [5 empty] | LIC. JOSÉ ANTONIO BARENQUE VÁZQUEZ | DIRECTOR EJECUTIVO DE ORGANIZACIÓN Y PARTIDOS POLÍTICOS | 2023-08-14
| ESPECIFICACIONES TÉCNICAS | [5 empty] | 1 | 0 | 0
| URNA PARA LA ELECCIÓN DE GUBERNATURA (VOTOMEX) | [5 empty] | 2 | 0 | 0
DIMENSIONES DE CAJA PARA EMPAQUE DE URNAS
CAJA PARA EMPAQUE DE URNAS DE GUBERNATURA (VOTOMEX)
Impresiones
En flexografía a una tinta en color negro
sobre las caras laterales de mayor superficie.
Emblema del OPL (IMPEPAC).
Dimensiones: 122 mm de largo x 75 mm de alto.
Texto: ELECCIONES LOCALES
Texto: CONTIENE 15 PIEZAS
Fuente: Arial Bold de 80 puntos (negrillas).
Texto: URNAS VOTO DE LAS Y LOS MORELENSES
RESIDENTES EN EL EXTRANJERO
Fuente: Arial Bold de 110 puntos (negrillas).
|  | Flecha de sentido de estiba |  |  |  | Texto: CONSERVE LA CAJA PARA RESGUARDAR
|  | Sobre las caras de menor superficie. |  |  |  | LAS URNAS RECUPERADAS
|  | Dimensiones: 60 mm de ancho x 200 mm de alto. |  |  |  | Fuente: Arial Bold de 63 puntos (negrillas).
Texto calado sobre la flecha: HACIA ARRIBA (negrillas).
|  | Fuente: Arial Bold de 34 puntos. |  |  |  | CIERRE Y FLEJADO DE LAS CAJAS:
Cinta canela y 2 bandas de fleje plástico.
DESCRIPCIÓN DEL PRODUCTO: |  | MATERIAL DE FABRICACIÓN:
EMPAQUE URNA GUBERNATURA (VOTOMEX) |  | Cartón corrugado sencillo Kraft. |  | Resistencia mínima a la columna de estiba (ECT) 32 lbs/pul2 |  |  | Unión de la caja de empaque en una pieza:
DIMENSIONES: | Largo: 820 mm. | Flauta tipo 'C'. |  | Peso máximo de la caja con contenido 22.72 kg. |  |  | Pegamento hotmelt y grapas de alambre
Interiores: | Ancho: 160 mm. | Impresa en flexografía a una tinta color negro. |  | Peso mínimo combinado de los papeles 366 g/m2 |  |  | electro-galvanizado de 12 mm ancho de lomo
Tolerancia (+5; -0.0mm). | Alto: 470 mm. | Resistencia mínima Müllen 12.5 a 14 kg/cm2 |  |  |  |  | x 9 mm largo de pata.
ACOTACIONES: | ESCALA: | NORMAS: | NMX-EE-074-1980 |  | NMX-EE-075-1980 |  | PROCESO: | EQUIPO: Suajadoras
milímetros | Sin escala |  | NOM-050-SCFI-2004 |  | NOM-030-SCFI-2006 |  | Suajado/Impresión | Impresoras | 83 L G 38